## 仕様書
TECHNICAL SPECIFICATION SHEET
Name: |  | 箱型土嚢
Item |  |  | Required Specification | Tenderer's Specification
1 | Quantity 数量 |  | Bottom part : 100 sets（基礎用） Upper part : 500 sets （上部用） 1 set is composed of 2 cells 基礎用：100セット 上部用：500 セット （1セットは2セルで構成される）
2 | Manufacturer 製造者 |  | To be specified by the tenderer Manufacturer of Reference Model： Taiyo Kogyo Corporation 入札者が規定する 参考銘柄の製造者：太陽工業株式会社
3 | Model 型式 |  | To be specified by the tenderer． Reference Model： Bottom part : SA-RF1.0h Upper part : SA-RU1.0h 入札者が規定する 参考銘柄 基礎用：SA-RF1.0h（基礎用） 上部用：SA-RU1.0h （上部用）
4 | General Description 用途 |  | Protective materials which are Ground-mounted type Steel box-shaped sandbags for construction of protective walls and cover bunkers 地上設置型形防護資材 用途 防護壁・掩蓋掩体構築用 鋼製箱型土のう
5 | Specifications 規格 |  | See details in No.12
| 1) | Dimension of Soil Armer per set (Length(L) x Width (W) x Height (H)) 1セットあたりのソイルアーマーの寸法 | (L) 2,000 ＋/-10mm x (W) 1,000 +/-5mm x (H) 1,000+/-5 mm
| 2) | Main panel 本体パネル | 【Bottom part】 8 pieces per set, Galvanized welded wire mesh φ6mm, 75 +/-2mm (length) ×50 +/-2mm (width) 【基礎用】 8枚/セット、亜鉛メッキ溶接金網 φ6mm、75 +/-2mm (長さ) ×50 +/-2mm (幅)
【Upper part】 8 pieces per set, Galvanized welded wire mesh φ5mm, 75 +/-2mm (length) ×60 +/-2mm (width) 【上部用】 8枚/セット、亜鉛メッキ溶接金網 φ5mm、75 +/-2mm (長さ) ×60 +/-2mm (幅)
| 3) | Partition panel 仕切りパネル | 【Bottom part】 3 pieces per set, Galvanized welded wire mesh φ6mm, 75 +/-2mm (length) ×50 +/-2mm (width) 【基礎用】 3枚/セット、 亜鉛メッキ溶接金網 φ6mm、75 +/-2mm (長さ) ×50 +/-2mm (幅)
【Upper part】 3 pieces per set, Galvanized welded wire mesh φ5mm, 75 +/-2mm (length) ×60 +/-2mm (width) 【上部用】 3枚/セット、亜鉛メッキ溶接金網φ5×75×60 φ5mm、 75 +/-2mm (長さ) ×60 +/-2mm (幅)
| 4) | The structure of wire mesh at top and bottom ends 金網部の上下両端の構造 | Double-layered 二重構造
| 5) | JIS code of wire materials that compose welded wire mesh 溶接金網を構成する線材のJISコード | JIS G 3547
| 6) | Connecting coil 接続コイル | 【Connecting coil】 6 pieces per set, Galvanized iron wire φ4mm, 32mm (Diameter)×25mm (Pitch), Length=1000 +/-5mm 【接続コイル】 6個/セット、 亜鉛メッキ鉄線φ4mm、 32mm (コイル直径)×25mm (ピッチ), 長さ=1000 +/-5mm
| 7) | Connecting Pin 連結ピン | 【Connecting Pin】 4 pieces per set, Galvanized iron wire φ4mm, L=1000 +/-5mm 【連結ピン】 4本/セット、亜鉛メッキ鉄線φ4、長さ=1000 +/-5mm
| 8) | Sheet シート | 【Sheet】 Non-woven fabric T（thickness）= more than 2.0mm Mass = approx.300g/㎡（+/-10%) 【シート】 不織布、厚さ=2.0mm以上 重量＝300g/m2 程度（+/-10%)
| 9) | Slip-guard pin ズレ止めピン | 【Slip-guard pin】 22 pieces per set, Iron wire, φ3.2mm Slip-guard pins are used for passing between two layers of the top of the bottom part's panel and the bottom of the upper part's panel 【ズレ止めピン】 22個/セット、鉄線φ3.2 ズレ止めピンは、下段ソイルアーマーパネル最上部と上段ソイルアーマーパネル最下部の2重の間を通して使用する。
6 | Spare parts, Consumables スペアパーツ・消耗品
|  | Consumables for 1 year or 1,000 hours' operation 1年または1,000時間使用時の消耗品 | To be provided 提供予定
7 | Manuals 取扱説明書
|  | Installation manual 設置マニュアル | To be provided in Ukrainian or English 設置マニュアルはウクライナ語または英語であること。
8 | Warranty Period 保証期間 |  | 12 months after taking over
9 | Others その他
|  | The report of explosion experiment 爆破実験報告書 | Required
|  | Catalog カタログ | Required
|  | Supply record 納入実績 | Required to have at least ten (10) experiences of delivery of the equipment with the price not less than ten million Japanese Yen (JPY10,000,000) per each delivery during the last ten (10) years (from November 2014 to October 2023). 過去10年間（2014年11月～2023年10月）に1回あたり1,000万円以上の納入実績が10回以上あること。
|  | ODA Sticker | Complied. Refer to Clause 16 of Annex-2 Delivery Requirements.
|  | Declaration of Conformity or Certificate of Conformity in Ukraine | Not required
10 | Image of equipment 概要図
図中の寸法に許容値 ＋/- mm 追記。
左記のとおり。